## 天虹Descum_逸書
設計製程項目 (Process Design) | 功能要求 (Functional Requirement) | 潛在失效模式 (Potential Failure Model) | 失效可能後果 (Failure Causes Potential Serious results) | 嚴重度(S) | 失效可能原因 (Potential reasons) | 發生度(O) | 現有控制方法 (Current Process Inspection) | 偵測度(D) | 風險等級(RPN) | 建議措施(Recommended Actions) | 嚴重度(S) | 發生度(O) | 偵測度(D) | 風險等級(RPN) | 負責人/日期
1. 晶圓進料 | 晶片表面的particle數量合乎規格 | 被particle遮蔽區域形成未鍍膜 | 線路斷路 | 8 | 來料particle數值太高 | 4 | camtek、CS-10、OM | 1 | 32 | 請QC提供目前批次Shuttle Particle level | 8 | 4 | 1 | 32
| 晶片翹曲度過大(>2mm) | 設備傳送異常 | 發生破片、製程中斷 | 10 | 來料warpage大於2mm | 4 | Fogal | 1 | 40 | 請QC提供目前批次warp數值 | 10 | 4 | 1 | 40 |  | .
| Wafer背面無汙染 | 設備傳送異常 | 發生破片 | 10 | Wafer背面有光阻、膠材汙染 | 2 | 目視檢驗 | 6 | 120 | 前站完成後或本站進貨時進行檢驗 | 10 | 2 | 6 | 120
| 機台環境Particle監測 | Particle high | Yield loss | 8 | 廠務系統變異/HEPA失效 | 2 | Particle counter | 3 | 48 | 定期進行無塵室環境/Loadport環境量測 | 8 | 2 | 3 | 48
2. DESCUM製程 | 蝕刻深度符合規格 | 蝕刻深度不符合規格 | 線路斷路、電路阻抗不符合設計值、Yield loss | 7 | 1.電漿系統功率輸出失效 2.氣體供應系統異常 3.晶圓翹曲度過大 4.製程轉換時造成Descum腔體汙染 5.選擇錯誤的製程recipe | 3 | 1.設備軟體設定電漿功率誤差允許值 2.設備軟體設定氣體流量誤差允許值 3.Fogal 4.製程轉換時進行大PM並進行測機 5.操作者目視確認 | 3 | 63 | 1.請設備部門定期進行電漿系統保養 2.請設備部門定期檢查氣體供應系統 3.請QC提供目前批次warp數值 4.請設備部門在轉換製程時執行大PM 5.請操作者確實確認 | 7 | 3 | 3 | 63
| 均勻性符合規格(U%<10%) | 均勻性不符合規格 | 線路斷路、電路阻抗不符合設計值、Yield loss | 6 | 1.晶圓底座高度動作誤差 2.晶圓翹曲度過大 | 3 | 1.設備軟體設定底座高度值 2.Fogal量測 | 3 | 54 | 1.請設備部門定期檢查底座系統 2.請QC提供目前批次warp數值 | 6 | 3 | 3 | 54
| 銅Via區域表面無PI殘留 | 銅Via區域表面殘留PI | 線路斷路、電路阻抗不符合設計值、Yield loss | 6 | 1.電漿系統功率輸出失效 2.晶圓翹曲度過大 3.黃光製程未能形成良好Via開孔 | 3 | 1.設備軟體設定電漿功率誤差允許值 2.Fogal量測 2.黃光製程定期測機 | 3 | 54 | 1.請設備部門定期進行電漿系統保養 2.請QC提供目前批次warp數值 2.請QC進行每批次檢驗 | 6 | 3 | 3 | 54
| 銅Via區域表面無髒污/表面異常 | 銅Via區域表面髒污/變色/腐蝕 | 晶圓報廢 | 10 | 製程轉換時造成Descum腔體汙染 | 3 | 製程轉換時進行大PM並進行測機 | 3 | 90 | 請設備部門在轉換製程時執行大PM | 10 | 3 | 3 | 90
| 晶圓完整無損傷 | 晶圓損傷、缺角、破裂 | 晶圓報廢 | 10 | 1.玻璃晶圓與底座發生沾黏 2. 來料warpage大於2mm | 4 | 1.調整底座升降參數與dechuck除靜電參數降低沾黏發生率 2.Fogal量測 | 7 | 280 | 1.請原廠檢討底座設計並加上表面粗糙度設計 2.請QC提供目前批次warp數值 | 10 | 4 | 7 | 280