## Nokota_ECD_肅競
設計製程項目 | 功能要求 (Functional Requirement) | 潛在失效模式 (Potential Failure Model) | 失效可能後果 (Failure Causes Potential Serious results) | 嚴重度(S) | 失效可能原因 (Potential reasons) | 發生度(O) | 現有控制方法 (Current Process Inspection) | 偵測度(D) | 風險等級(RPN) | 建議措施(Recommended Actions) | 嚴重度(S) | 發生度(O) | 偵測度(D) | 風險等級(RPN) | 負責人/日期
晶圓傳送 模組 | 傳送 100片無問題 | 1.FOUP 無法辨識 2.無法pre-align 3.robot失靈/wafer抓取高度錯誤 | 1.無法進行製程 2.wafer破片 | 10 | 1.HW和SW間訊號出問題 2.robot故障 | 6 | robot定期初始化 | 1 | 60 | Robot定期PM/上油和進行韌體更新 | 10 | 6 | 1 | 60
| contact ring 要符合pin對在seed layer，Seal蓋在PR上 | 1.seal 因EBR不符合造成汙染(被電鍍) 2.seal彈性疲乏，無法緊壓PR | 1.contact ring附近區電流密度不均，影響整個wafer膜厚均勻 2.contact ring區藥水外滲，影響整個wafer膜厚均勻度 | 10 | 1. EBR不符合規範 2.PR厚度>300um，contact ring老化 | 6 | 目前有兩組SRM，在contact ring和wafer壓合後會進行檢查 | 1 | 60 | 1.每批lot在電鍍前先OM確認EBR是否in spec 1.目前有兩組SRM檢測模組，加上四個contact ring自行更換 2.定期進行contact ring清潔，有必要需委外送洗 | 10 | 6 | 1 | 60
Prewet 模組 | 帶有光阻的pattern需要有好的wetting效果 | 1.電鍍失效 2.包孔 3.膜成形出問題 | 接下來的製程受影響/電性 | 10 | 1.真空pump損壞 2.噴水頭故障 3.廠務供水系統出狀況 | 4 | 有HW控制和偵測 | 3 | 120 | 1.定期PM/Bump定期檢測 2.定期使用pattern wafer進行電鍍，確認是否有狀況 | 10 | 4 | 3 | 120
電鍍 模組 | 電鍍溶液要符合酮酸氯濃度/添加劑要符合濃度規範 (B:10, C:12, L:10) | 酮酸氯濃度不對/添加劑濃度比例不正確 | 1.產生by product，造成電鍍溶液汙染 2.鍍膜厚度完全跑掉 | 10 | 建槽時陰陽級母液加錯，添加劑濃度加錯 | 4 | 電鍍陰極及楊極母液體分桶且標示清楚，添加劑濃度計算要正確 | 3 | 120 | 在建完槽後過貨前先進行CVS濃度分析，沒問題再過貨 | 10 | 4 | 3 | 120
| 銅顆粒要長黑膜(CuPx) | 陽極銅顆粒黑膜不完整 | 電鍍膜厚U%不好 | 8 | PM酸鹼洗後burning不完整 | 2 | 在酸鹼洗後會做dummy鍍膜10分鐘 | 1 | 16 | 1.將burning步驟納入PM SOP 2.重要產品前dummy run 一片NPW | 8 | 2 | 1 | 16
| 電鍍chamber液位要在spec內 | 1.電鍍膜厚和均勻度完全不對 2.水揮發到membrane裸露，membrane乾掉 | 接下來的製程受影響 | 10 | 1.自動補水系統故障 2.廠務供水系統出狀況 | 4 | 有sensor偵測水位系統，oos會Alarm | 1 | 40 | 電鍍前確認機台有無水位過低的Alarm，定期更換水位sensor | 10 | 4 | 1 | 40
| 鍍液溫度在常溫 | 1.電鍍厚度不正確 2.晶粒結構大小不同 | 1.接下來的製程受影響 2.電性和機械性質改變 | 8 | 冷水機/恆溫系統故障 | 4 | 1.現有的藥水是在常溫下進行電鍍 2.有恆溫系統 | 3 | 96 | 1.電鍍前再次確認目前藥水溫度(機台是否有跳Alarm) 2.冰水機/恆溫系統定期檢查 | 8 | 4 | 3 | 96
| 鍍液流速 (3.6 LPM) | 1.電鍍厚度不正確 2.電鍍膜厚U%不好 | 1.接下來的製程受影響 2.Die間/不同Die的厚度不均勻，接下來的製程受影響 | 8 | 1.控制系統失靈 2.管路汙染阻塞 | 4 | 1.有HW控制 2.chamber有paddle攪拌 | 3 | 96 | 1.電鍍前確認前再次確認流速(機台是否有跳Alarm) 2.定期PM/清理管路/換藥水 | 8 | 4 | 3 | 96
| filter功能正常 | 電鍍液流速受影響，影響膜厚和U% | 接下來的製程受影響 | 10 | 1.電鍍溶液汙染阻塞 2.filter老舊 | 4 | 定期更換filter和電鍍溶液 | 1 | 40 | 定期更換電鍍溶液和filter(不論是否電鍍溶液life time還未過) | 10 | 4 | 1 | 40
| membrane需要有阻止添加劑擴散的作用 | 添加劑從電鍍陰極滲透至陽極 | 膜厚均勻度跑掉，Die間/不同Die的厚度不均勻，接下來的製程受影響 | 8 | membrane老舊 | 4 | 每周送測添加劑濃度分析 | 1 | 32 | 1.備料membrane 2.組建藥水濃度自動分析及添加系統(已接洽廠商看是否能用租借方式) 3.持續維持每周藥水分析，owner不在時backup幫忙取藥水並送分析 | 8 | 4 | 1 | 32
| 分散板功能正常 | 被汙染物阻塞或是汙染 | 影響wafer模厚均勻度 | 8 | 電鍍溶液汙染 | 4 | 只過特定且化學性穩定的PR | 3 | 96 | 定期PM/清理管路/換藥水 | 8 | 4 | 3 | 96
| Power supply供應穩定 | power supply出問題會影響電流不穩定 | 造成鍍膜不均勻和薄膜品質不佳(電性和機械性質不好) | 10 | 損壞/電流密度設定過高 | 4 | 1.有HW monitor spec，超過會Alarm | 3 | 120 | 1.recipe要設定正確，電流設定不超標(第二人double check) 2.定期維護和更換 | 10 | 4 | 3 | 120
| 添加劑濃度符合規格，L濟濃度要保持高>10 ml/L | 1.電鍍膜厚U%不好 2.無法cover前程問題，導致大量Cu nodule出現 | 1.Nodule defect區差排多，影響電性 2.Nodule defect區旁，其厚度會低於實際厚度 | 6 | 添加劑濃度低於規範 | 3 | 每周進行藥水濃度檢測，電鍍前添加不足的藥水劑量 | 3 | 54 | 1.組建藥水濃度自動分析及添加系統(已接洽廠商看是否能用租借方式) 2.建立藥水濃度模擬，預測濃度(已告知R3進行合作) 3.持續維持每周藥水分析，owner不在時backup幫忙取藥水並送分析 | 6 | 3 | 3 | 54
| recipe選擇要正確 | 選錯recipe | 膜厚完全不對，接下來的製程受影響 | 10 | 人為疏失 | 6 | 將recipe名字區隔清楚 | 1 | 60 | 選recipe時有另一個人double check | 10 | 6 | 1 | 60
SRD 模組 | 電鍍後殘留化合物要沖水旋乾 | 1.轉盤出問題，無法旋乾 2.噴水頭出問題 | 1.表面殘留chemical無法完全去除，影響正常膜厚。影響後續製程 2.汙染電鍍厚表面。影響後續製程 | 10 | 1.function故障 2.噴水頭故障 3.廠務供水系統出狀況 | 4 | 1.有HW控制和偵測 2.電鍍完目視 | 3 | 120 | 1.定期PM 2.定期用NPW驗機，後目視 | 10 | 4 | 3 | 120
TSV洗邊 | TSV洗邊功能正常 | 洗邊不完整，殘留Cu residul | 影響CMP製程 | 8 | 洗邊溶液life time過了 | 4 | 定期更換洗邊液體 | 3 | 96 | 1.不論過貨量多少，定期更換洗邊溶液 2.洗邊後目視，必要時進行OM/alpha-step確認 | 8 | 4 | 3 | 96
[16 empty] | 嚴重度(S) | 發生度(O) | 偵測度(D) | 風險等級(RPN) | 負責人/日期