## PI_Litho_良全
RDL PR litho process PFMEA
設計製程項目 (Process Design) | 功能要求 (Functional Requirement) | 潛在失效模式 (Potential Failure Model) | 失效可能後果 (Failure Causes Potential Serious results) | 嚴重度(S) | 失效可能原因 (Potential reasons) | 發生度(O) | 現有控制方法 (Current Process Inspection) | 偵測度(D) | 風險等級(RPN) | 建議措施(Recommended Actions) | 嚴重度(S) | 發生度(O) | 偵測度(D) | 風險等級(RPN) | 負責人/日期
1.產品Pattern驗證 | 曝光Pattern無異常 | 圖形異常 | 產品功能失效 | 7 | 曝光圖形/光罩異常 | 3 | OM、camtek | 3 | 63 | 1.廠商出圖DRC確認 2.請QC帶貨時，產品驗證前導批驗證，前導測方式(可Rework光阻) | 7 | 3 | 3 | 63
| Criticle pattern define | 圖形異常 | 產品功能失效 | 7 | 曝光圖形/光罩異常 | 3 | OM、camtek | 3 | 63 | 1.Camtek全檢、Criticle pattern check OM抽檢 | 7 | 3 | 3 | 63
| EBR(??um)、切割道(120um)定義 | Warp Control | Warp過大，無法曝光 | 3 | 曝光圖形/光罩異常 | 3 | OM | 3 | 27 | 1.請QC出圖前定義確認 2.OM Chcek | 3 | 3 | 3 | 27
| 光罩進料檢查(無 particle汙染) | Repeat defect | particle 會遮光造成曝光局部失效 | 3 | 包裝或製作過程汙染 | 1 | 強光燈檢測 OM抽測 | 1 | 3 | 1.異常退回給光罩廠處理 2.測試片驗證 | 3 | 1 | 1 | 3
2. 晶圓進料檢查 | 晶片表面無刮痕、顆粒、凹凸過大(<1.66um)、warp(<300um?) | 濺影產生造成光阻塗佈不均 | PI殘留填孔失敗造成斷路 | 7 | 進貨無抽樣到 | 7 | camtek、NANO、CS-10、OM、Fogal | 3 | 147 | 進貨檢驗片數全檢確認 1.請QC提供目前批次Shuttle Particle level 2.請QC提供目前批次Warp level | 7 | 7 | 3 | 147
| wafer notch 辨識 | notch 誤認 | 機台無法辨識進行取放片 | 5 | 玻璃wafer邊緣不正常透光 | 3 | 目視檢 機台alarm | 3 | 45 | 前程邊緣蝕刻需要乾淨 | 5 | 3 | 3 | 45 |  | .
| Wafer背面無汙染 基板吸取真空度 | 機台警示(真空度過低) | 部分位置失焦，無法進行曝光 | 5 | 進貨無抽樣到 | 1 | 目視檢 | 3 | 15 | 1.進貨檢驗片數全檢擦拭 2.清chuck | 5 | 1 | 3 | 15
| 機台環境Particle監測 | Particle high | Yield loss | 5 | 廠務系統變異 | 1 | CS-10 | 3 | 15 | 環境擺測試控片，前後值分析 | 5 | 1 | 3 | 15
3. 光阻對位曝光 | 厚度曝光變異符合產品需求 SPEC.=5±0.5um | 電性異常 | Via hole形狀不佳 | 7 | 曝光sensor異常 | 5 | 光學顯微鏡 | 3 | 105 | 1.設備校正及調整機台曝光均勻度 | 7 | 5 | 3 | 105
| 符合產品OL需求±1um的需求 SPEC.標準wafer為±0.5um | Overlay 超出設計範圍 | 線路斷路或短路 | 7 | 對位key模糊機台無法辨識,或wafer warp | 1 | 1.Camtek 2.光學顯微鏡 | 3 | 21 | 1.OL量測 2.Alignment Mark(SPEC.±1um)及WARP控制在允許範圍內 | 7 | 1 | 3 | 21 | -
| chuck X、Y軸移動精度 SPEC.=±1um | Overlay over SPC. | 對位異常,CD變異 | 7 | 機台stage異常 | 1 | 光學顯微鏡 | 1 | 7 | 設備校正及調整 | 7 | 1 | 1 | 7
| chuck Z軸移動精度 SPEC.=±1um | Focus 異常 | CD變異 | 7 | 機台stage異常 | 1 | 光學顯微鏡 | 1 | 7 | 設備校正及調整 | 7 | 1 | 1 | 7 |  |  | 7 | 1 | 5 | 35
| 曝光整面均勻度為3% | 過高或過低造成profile異常 | 線路形狀不佳，CD變異 | 5 | 曝光sensor異常,laser decay | 1 | 1.光學顯微鏡OM 2.Camtek | 3 | 15 | 1.設備校正及調整機台曝光均勻度 2.更換laser 源 | 5 | 1 | 3 | 15
| 符合曝邊的需求 1.8um± 0.5um | 影響邊緣Not/Good Die影響 | 電鍍爬坡搭接問題 | 5 | 機台中心點設定跑掉 | 2 | 目視 光學顯微鏡 | 2 | 20 | 重新校正WAFER中心點以符合規範 | 5 | 2 | 2 | 20
| 產品Stiching確認 SPEC.=no residue 無彩紋… | 外觀異常 | 產品影響未知 | 5 | 曝光量異常 | 1 | 1.目視 2.電性驗證 3.OM量測 | 3 | 15 | OM量測 | 5 | 1 | 3 | 15