## PI_煥鈞
設計製程項目 (Process Design) | 功能要求 (Functional Requirement) | 潛在失效模式 (Potential Failure Model) | 失效可能後果 (Failure Causes Potential Serious results) | 嚴重度(S) | 失效可能原因 (Potential reasons) | 發生度(O) | 現有控制方法 (Current Process Inspection) | 偵測度(D) | 風險等級(RPN) | 建議措施(Recommended Actions) | 嚴重度(S) | 發生度(O) | 偵測度(D) | 風險等級(RPN) | 負責人/日期
1.Wafer check/ handling | 晶圓進料檢查 | 晶片表面異常 | 塗佈後造成濺影,氣泡, PI後薄不均,顯影後via open太大或不開 | 5 | 晶片表面刮痕、顆粒、凹凸過大,背面太髒 | 2 | 目視/OM檢查 | 3 | 30 | 要求前站增加檢查樣本數, 並出示檢測證明 | 5 | 2 | 3 | 30
| 晶片表面無刮痕、顆粒、凹凸過大(<1.66um) | 濺影產生造成PI塗佈不均 | 線路斷路或殘留 | 7 | 進貨無抽樣到 | 7 | camtek、NANO、CS-10、OM | 3 | 147 | 進貨檢驗片數全檢確認 1.請QC提供目前批次Shuttle Particle level 2.請QC提供目前批次Warp level | 7 | 7 | 3 | 147
| 翹曲warp | 機台警示(真空度過低無法抓取) | 晶片內外受熱不均，開孔大小不均 | 7 |  |  | 目視、Fogale |  |  | Fogale檢測warp前值 | 7 | 0 | 0 | 0
| Wafer背面無汙染 基板吸取真空度 | 機台警示(真空度過低無法抓取) | 部分位置失焦，無法進行曝光 | 7 | 進貨無抽樣到 | 1 | 目視檢 | 3 | 21 | 1.進貨檢驗片數全檢擦拭 2.清chuck | 7 | 1 | 3 | 21
| 機台環境Particle監測 | Particle high | Yield loss | 7 | 廠務系統變異 | 1 | CS-10 | 3 | 21 | 環境擺測試控片，前後值分析 | 7 | 1 | 3 | 21
| 晶片取放/傳送 | 晶片偵測異常 | 需人工確認處裡 | 7 | 晶片斜插,凸片,sensor異常 | 5 | 機台發出警報 | 1 | 35 | 定期進行晶片傳送/取放測試 | 7 | 5 | 1 | 35
|  | 取放失誤 | 需人工確認處裡 | 7 | 手臂之真空異常 | 3 | 機台發出警報 | 1 | 21 | 定期進行晶片傳送/取放測試 | 7 | 3 | 1 | 21
|  | Particle | 晶片表面有particle | 3 | 手臂/吸盤未清潔 | 3 | 定期擦拭手臂/吸盤 | 5 | 45 | 定期擦拭手臂/吸盤,進行晶片傳送/取放測試 | 3 | 3 | 5 | 45
| 晶片中心化 | 晶片未置中 | 後續高速旋轉時晶片吸不住而飛離破裂 | 7 | 機械故障,校正不完全 | 2 | 在晶片於塗佈/顯影旋轉時肉眼觀察是否偏心 | 3 | 42 | 定期進行晶片旋轉測試,以回推是否偏心需校正 | 7 | 2 | 3 | 42
2. PI旋轉塗佈 | PI原料品質 | 變質或厚度變異 | 解析度不佳及CD變異 | 7 | 過期或環境影響 | 1 | NANO厚度量測及CD量測 | 1 | 7 | 1.二周一次更換材料，測試 2.Nano-測厚度 3.CD解析度-OM 4.產品Camtek | 7 | 1 | 1 | 7
| 下料量 SPEC.=18 ± 0.5㏄ | 下料量不足 | 塗佈厚度不足,厚度不均，產生箭影 | 5 | N2加壓異常 | 1 | NANO，目視 | 1 | 5 | 1.設備檢修 2.空跑第一片 | 5 | 1 | 1 | 5
| 厚度均勻無氣泡產生 | 濺影產生造成PI塗佈不均 | via處嚴重殘留，斷路 | 7 | 加壓罐N2溶入PI，管路/閥件接縫處產生 管路無排泡或回吸失效 | 3 | 機台內建重力除泡罐 NANO，目視或OM | 3 | 63 | 1.設備檢修 2.增加管路Cycle Purge次數 | 7 | 3 | 3 | 63
| 吐料口PI: 0<回吸<3mm | 吐料口PI回吸異常 | 手臂移動路線上均有PI弄髒其他地方, 吐出PI帶有氣泡 | 3 | 回吸閥異常,回吸調整不適當 | 3 | 調整適當之回吸量 | 2 | 18 | 每次使用前檢查吐料口 | 3 | 3 | 2 | 18
| 供料pump正常 | 供料pump | PI吐料異常,厚度不均 | 5 | 供料Pump故障造成PI吐料異常 | 1 | 目前機台無此pump | 1 | 5 | 請原廠保養/檢測 | 5 | 1 | 1 | 5
| PI供料溫控 (<±1℃) | PI供料溫控 | PI厚度不對 | 5 | 供料之溫控失效,吐出之PI溫度過高或過低,黏度跑掉,PI厚度不對 | 1 | 目前機台無供料溫控 定期檢查溫控裝置 | 1 | 5 | 請原廠保養/檢測 | 5 | 1 | 1 | 5
| 吐料手臂擺動正常 | 吐料手臂擺動異常 | PI, Pre-wet, EBR供料位置異常 | 7 | 馬達/控制器異常 | 1 | 機台自動偵測 | 1 | 7 | 請原廠保養/檢測 | 7 | 1 | 1 | 7
| Pre-wet正常 | Pre-wet | 晶片表面潤濕不足 | 5 | 控制閥異常, N2異常 | 1 | 人工觀察 | 1 | 5 | 請原廠保養/檢測 | 5 | 1 | 1 | 5
| EBR洗邊正常 | EBR洗邊 | 晶邊沒洗乾淨 | 3 | 控制閥異常, N2異常 | 1 | 人工觀察 | 1 | 3 | 請原廠保養/檢測 | 3 | 1 | 1 | 3
| BSR背洗正常 | BSR背洗 | 晶背不乾淨 | 5 | 控制閥異常, N2異常 | 1 | 人工觀察 | 5 | 25 | 請原廠保養/檢測 | 5 | 1 | 5 | 25
| N2壓力正常 | N2壓力異常 | PI吐料不穩, pre-wet/EBR/BSR異常 | 5 | N2壓力不穩定造成吐料量變化 | 3 | 機台已設定最低操作壓力 | 3 | 45 | 定期確認壓力錶 | 5 | 3 | 3 | 45
| 轉速正常 ±3rpm | 轉速異常 | PI厚度不對 | 5 | 旋轉馬達異常,轉速不對,造成PI厚度不對 | 1 | 機台自動偵測轉速 NANO厚度量測 | 1 | 5 | 1.設備檢修 2.每次上料測試後略微調整 | 5 | 1 | 1 | 5
| 沒有PI gel產生 | PI gel產生 | PI表面凸起 | 5 | PI管路不潔淨, 吐料口材料乾掉 | 5 | 定期洗管 定時吐料,保濕盒 | 5 | 125 | 定期洗管(每月) 定時吐料,保濕盒 | 5 | 5 | 5 | 125
| exhaust排氣正常 | exhaust排氣異常 | PI表面particle增加, 溶劑異味增加 | 5 | 排氣異常 | 1 | 定期檢查排氣是否正常 | 1 | 5 | 定期檢查排氣是否正常 | 5 | 1 | 1 | 5
| 無Particle在晶片表面 | Particle在晶片表面 | PI表面凸起, 造成濺影使PI厚度不均 | 5 | CUP壁不乾淨在晶片旋轉時捲回晶片表面 | 5 | 定期送洗CUP | 5 | 125 | 增加送洗頻率 | 5 | 5 | 5 | 125
3.軟烤 HP+CP | HP溫度異常<±1.5℃ | HP溫度異常 | PI烤不夠或太久，CD變異 | 5 | HP故障溫度不對 | 1 | 機台內有偵測溫度上下限 | 1 | 5 | 定期TC wafer 測溫，設備檢修 | 5 | 1 | 1 | 5
| HP溫度均勻性 <±1.5℃ | HP溫度均勻性 | 造成PI受熱不均 | 5 | HP故障溫度不均勻 | 1 | 製程結果有問題才處理 | 1 | 5 | 定期TC wafer 測溫 | 5 | 1 | 1 | 5
| Gap 正常 依設定值 | Gap 異常 | PI烤不夠或太久 | 5 | 頂pin異常 | 1 | 依機台內設定 | 1 | 5 | 請原廠保養/檢測 | 5 | 1 | 1 | 5
| exhaust排氣正常 | exhaust排氣異常 | PI烤不乾 | 5 | 排氣異常造成solvent充滿HP腔內 | 3 | 打開腔門,定期檢查排氣 | 5 | 75 | 設備商-更有效之排氣設計 | 5 | 3 | 5 | 75
| HP上板溫度正常 | HP上板溫度異常 | Solvent凝結滴落至PI表面而烤不乾 | 5 | HP上板故障 | 1 | 機台內有偵測溫度上下限 | 1 | 5 | 請原廠保養/檢測 | 5 | 1 | 1 | 5
| CP溫度正常 | CP溫度異常 | 每片之間回溫情況略有差異 | 5 | CP回溫速度太慢 | 1 | 無控制 (目前CP為自然冷卻,回溫速度較慢) | 5 | 25 | 拉長晶片進入CP時間, 設備商-使用水冷控制之CP | 5 | 1 | 5 | 25
| 無particle | particle | 造成PI表面凸起, 造成濺影使PI厚度不均 | 5 | HP,CP腔壁particle掉落 | 3 | 定期清潔 | 5 | 75 | 定期清潔 | 5 | 3 | 5 | 75
4.對位 SUSS, K&S, LDI | [10 empty] | 0 | 0 | 0 | 0
[11 empty] | 0 | 0 | 0 | 0
5. PI顯影 | 顯影條件正常 | 顯影條件不對 | PI恐底殘留太嚴重, PI peeling | 5 | 顯影時間不足或過長 | 1 | OM檢查,OP定期測機 | 1 | 5 | OP定期測機, 不同設計需要先做測試片確認顯影條件 | 5 | 1 | 1 | 5
| 供料幫鋪正常 | 供料幫鋪 | 局部區顯影液不足,顯不乾淨 | 5 | pump故障,無法吐顯影液 | 1 | 目前機台無此pump | 1 | 5 | 請原廠固定保養/檢測 設備商-加上此pump | 5 | 1 | 1 | 5
| 顯影液溫控<±1.5℃ | 顯影液溫控 | 顯影不夠或超過,CD太大或不開 | 5 | 顯影液溫控故障,溫度太高或太低 | 1 | 目前機台無此溫控 CD以OM檢測 | 1 | 5 | 請原廠固定保養/檢測, 設備商-加上溫控功能 | 5 | 1 | 1 | 5
| 顯影液需全面覆蓋 | 部分PI殘留 | CD變異, Via不開 | 5 | 顯影液因PI開scribe line而覆蓋不均 | 1 | 目視或光學顯微鏡 | 3 | 15 | 增加顯影液的量 | 5 | 1 | 3 | 15
| C260(PGMEA) rinse SPEC.=no residue 無彩紋… | 部分PI殘留 | CD變異, Via不開 | 5 | 管路壓力不足或清洗時間不夠 | 1 | 目視或光學顯微鏡 | 3 | 15 | 設備檢修 | 5 | 1 | 3 | 15
| N2壓力正常 | N2壓力異常 | 局部區顯影液不足,顯不乾淨 | 5 | N2壓力不穩定造成吐出之顯影液量變化 | 1 | 機台已設定最低操作壓力 | 1 | 5 | 定期確認壓力錶 | 5 | 1 | 1 | 5
| 轉速正常 ±3rpm | 轉速異常 | 局部區域顯影不夠或超過,via open太大或不開 | 5 | 旋轉馬達異常,轉速不對 | 1 | 機台自動偵測轉速 | 1 | 5 | 請原廠保養/檢測 | 5 | 1 | 1 | 5
| 吐料手臂擺動正常 | 吐料手臂擺動異常 | 局部區域顯影不夠或超過,via open太大或不開 | 5 | 馬達/控制器 異常 | 1 | 機台自動偵測 | 1 | 5 | 請原廠保養/檢測 | 5 | 1 | 1 | 5
| exhaust排氣正常 | exhaust排氣異常 | 機台附近溶劑異味增加 | 7 | 排氣異常 | 1 | 機台自動偵測 | 1 | 5 | 定期確認排氣錶正常 | 7 | 1 | 1 | 7
| 無particle | particle | 顯影後晶片表面帶有particle | 5 | CUP/腔壁沾黏材料粉塵/particle,顯影時掉回晶片表面 | 3 | 不定期清潔 | 3 | 45 | 定期清潔 | 5 | 3 | 3 | 45
6. Oven cure | Q-time | 吸水,吸氨 | via顯不開、profile變形 | 7 | 吸水,吸氨 | 1 | Q-time | 1 | 7 | 1.Q-time控制 2.環境NH3檢測 | 7 | 1 | 1 | 7
| 溫度控制 <±2℃ | 溫度控制 | 溫度不夠PI物性化性改變,溫度太高影響前層材料 | 5 | sensor故障,加熱器/溫度控制器異常 | 1 | 定期TC wafer測溫 | 3 | 15 | 定期TC wafer測溫 | 5 | 1 | 3 | 15
|  | cure 不夠，PI 沒有完全故化 | 物化性改變 | 10 | 溫度不足，時間不足 | 1 | 依烤箱內設定之參數 | 1 | 10
|  | cure 太多，PI裂解 | peeling, 物化性改變 | 10 | 溫度過高，時間過久 | 1 | 依烤箱內設定之參數 | 1 | 10
| N2正常 | N2異常 | 造成O2含量太高,PI固化後變質,物性化性改變 | 7 | 廠務供應異常, 管路破裂/阻塞, 控制閥件故障 | 1 | 有02偵測,超量時自動烤箱alarm停止,手動烤箱僅顯示數值。 | 5 | 35 | 手動烤箱執行後,等待10分鐘確認O2含量 | 7 | 1 | 5 | 35
| 排氣功能正常 | 排氣功能 | 排氣太強烤箱溫度上不去PI固化不完全, 物性化性改變 | 5 | 排氣太強烤箱溫度上不去,排氣不足 | 1 | 自動烤箱自動偵測, 手動烤箱人為調整好排氣閥門 | 1 | 5 | 定期確認排氣錶正常 | 5 | 1 | 1 | 5
| 溫度均勻性 <±2℃ | 溫度均勻性 | 不同晶片之PI固化的程度不同 | 5 | 部分加熱器異常 | 1 | 定期TC wafer測溫 自動烤箱可測三位置 手動烤箱僅一位置 | 5 | 25 | 定期TC wafer測溫 | 5 | 1 | 5 | 25
| 無particle | particle | particle掉至晶片表面無法清除 | 5 | 烤箱清潔度不足 | 3 | 定期清潔oven | 5 | 75 | 定期清潔oven | 5 | 3 | 5 | 75
7. Descum
FMEA最主目的在針對還未發生的可能失效模式，預想其對策並希望消弭重大失效於未然，但FMEA要的可不是那種無中生有、憑空想像出來的失效內容，所以填寫FMEA的人選得是那些有過實戰經驗的人員才行。