## K&S_PR_Litho
RDL PR litho process PFMEA
設計製程項目 (Process Design) | 功能要求 (Functional Requirement) | 潛在失效模式 (Potential Failure Model) | 失效可能後果 (Failure Causes Potential Serious results) | 嚴重度(S) | 失效可能原因 (Potential reasons) | 發生度(O) | 現有控制方法 (Current Process Inspection) | 偵測度(D) | 風險等級(RPN) | 建議措施(Recommended Actions) | 嚴重度(S) | 發生度(O) | 偵測度(D) | 風險等級(RPN) | 負責人/日期
1. 晶圓進料檢查 | 晶片表面無刮痕、顆粒、凹凸過大(<1.66um)、warp(<300um?) | 濺影產生造成光阻塗佈不均 | 線路斷路或殘留 | 7 | 進貨無抽樣到 | 7 | camtek、NANO、CS-10、OM、Fogal | 3 | 147 | 進貨檢驗片數全檢確認 1.請QC提供目前批次Shuttle Particle level 2.請QC提供目前批次Warp level | 7 | 7 | 3 | 147
| wafer notch 辨識 | notch 誤認 | 機台無法辨識進行取放片 | 7 | 玻璃wafer邊緣不正常透光 | 3 | 目視檢 機台alarm | 3 | 63 | 前程邊緣蝕刻需要乾淨 | 7 | 3 | 3 | 63 |  | .
| Wafer背面無汙染 基板吸取真空度 | 機台警示(真空度過低) | 部分位置失焦，無法進行曝光 | 7 | 進貨無抽樣到 | 1 | 目視檢 | 3 | 21 | 1.進貨檢驗片數全檢擦拭 2.清chuck | 7 | 1 | 3 | 21
| 機台環境Particle監測 | Particle high | Yield loss | 7 | 廠務系統變異 | 1 | CS-10 | 3 | 21 | 環境擺測試控片，前後值分析 | 7 | 1 | 3 | 21
2. 光阻塗佈 | 光阻原料品質 | 變質或厚度變異 | 解析度不佳及CD變異 | 7 | 過期或環境影響 | 1 | NANO厚度量測及CD量測 | 1 | 7 | 1.一周兩次測試 2.Nano-測厚度 3.CD解析度-OM 4.產品Camtek | 7 | 1 | 1 | 7
| HMDS 塗佈均勻 | 光阻接著不良 | 光阻塗佈不均，光阻顯影後peeling | 7 | N2 purge 壓力不足或 stage 溫控異常 | 1 | 機台alarm | 1 | 14 | 設備檢修 | 7 | 1 | 1 | 14
| 厚度均勻無氣泡產生 | 濺影產生造成光阻塗佈不均 | 線路斷路或殘留 | 7 | 管路無排泡或回吸失效 | 1 | NANO，目視或OM | 3 | 42 | 1.設備檢修 2.增加管路Cycle Purge次數 | 7 | 1 | 3 | 42
| chuck轉速 SPEC.=1950 ±-50rpm | 厚度變厚或變薄 | CD變異 | 5 | 馬達轉速有異常 | 1 | NANO厚度量測 | 1 | 5 | 設備檢修 | 5 | 1 | 1 | 5
| 下料量 SPEC.=11± 0.5 cc | 下料量不足 | 塗佈厚度不足,厚度不均，產生箭影 | 5 | 定量pump異常 | 1 | NANO，目視 | 1 | 5 | 設備檢修 | 5 | 1 | 1 | 5
| 軟烤 HP+CP溫控 SPEC.=110±1◦C | 溫控過高或過低 | CD變異 | 5 | 溫控器異常 | 1 | 設備自動偵測 | 1 | 5 | 設備檢修 | 5 | 1 | 1 | 5
3. 光阻洗邊(EBR) | 洗邊針頭角度及高度(藥液不能回濺到距離wafer邊緣1 cm) | 針頭角度及高度偏移 | 洗邊的距離改變及回濺 | 2 | 人為碰撞或機台設定跑掉 | 2 | 目視 | 2 | 8 | 設備檢修 | 2 | 2 | 2 | 8
| 符合洗邊的需求 1.8um± 0.5um | 電鍍渡液滲出wafer邊緣 | 電鍍環污染,銅環會被電鍍上銅 | 2 | 機台中心點設定跑掉 | 2 | 目視 光學顯微鏡 | 2 | 8 | 重新校正WAFER中心點以符合規範 | 2 | 2 | 2 | 8
| 藥液噴灑穩定(管路不行出現氣泡) | 噴濺污染 | 光阻受溶劑污染厚度不均 | 3 | 管路氣泡 | 3 | 目視 | 3 | 27 | 1.設備檢修 2.作Cycle Purge | 3 | 3 | 3 | 27
4. 光阻對位曝光 | 光罩進料檢查(無 particle汙染) | Repeat defect | particle 會遮光造成曝光局部失效 | 7 | 包裝或製作過程汙染 | 1 | 強光燈檢測 OM抽測 | 1 | 7 | 1.異常退回給光罩廠處理 2.測試片驗證 | 7 | 1 | 1 | 7
| 符合產品OL需求±1um的需求 SPEC.標準wafer為±0.5um | Overlay 超出設計範圍 | 線路斷路或短路 | 7 | 對位key模糊機台無法辨識,或wafer warp | 1 | 1.Camtek 2.光學顯微鏡 | 3 | 21 | 1.OL量測 2.Alignment Mark(SPEC.±1um)及WARP控制在允許範圍內 | 7 | 1 | 3 | 21 | -
| chuck X、Y軸移動精度 SPEC.=±1um | Overlay over SPC. | 對位異常,CD變異 | 7 | 機台stage異常 | 1 | 光學顯微鏡 | 1 | 7 | 設備校正及調整 | 7 | 1 | 1 | 7
| chuck Z軸移動精度 SPEC.=±1um | Focus 異常 | CD變異 | 7 | 機台stage異常 | 1 | 光學顯微鏡 | 1 | 7 | 設備校正及調整 | 7 | 1 | 1 | 7 |  |  | 7 | 1 | 5 | 35
| 曝光整面均勻度為3% | 過高或過低造成profile異常 | 線路形狀不佳，CD變異 | 5 | 曝光sensor異常,laser decay | 1 | 1.光學顯微鏡OM 2.Camtek | 3 | 15 | 1.設備校正及調整機台曝光均勻度 2.更換laser 源 | 5 | 1 | 3 | 15
| Wafer 厚度量測 SPEC.=±8um | 過高或過低造成profile異常 | CD變異 | 5 | 機台量測異常 | 3 | 機台log檔 | 3 | 45 | 設備檢修 | 5 | 3 | 3 | 45 | -
5. 光阻顯影 | 顯影液溫控 SPEC.=22±1◦C | 機台警示(溫度過高或過低) | CD變異 | 5 | 溫控器異常 | 1 | 光學顯微鏡 | 3 | 15 | 設備檢修 | 5 | 1 | 3 | 15 | -
| 顯影液需全面覆蓋光阻 | 部分光阻殘留 | 線路斷路或短路 | 5 | 顯影液因PI開scribe line而覆蓋不均 | 1 | 目視或光學顯微鏡 | 3 | 15 | 增加顯影液的量 | 5 | 1 | 3 | 15 | -
| DI water rinse SPEC.=no residue 無彩紋… | 部分光阻殘留 | 線路斷路或短路 | 5 | 管路壓力不足或清洗時間不夠 | 1 | 目視或光學顯微鏡 | 3 | 15 | 設備檢修 | 5 | 1 | 3 | 15