## fmea_pvd
設計製程項目 (Process Design) | 功能要求 (Functional Requirement) | 潛在失效模式 (Potential Failure Model) | 失效可能後果 (Failure Causes Potential Serious results) | 嚴重度(S) | 失效可能原因 (Potential reasons) | 發生度(O) | 現有控制方法 (Current Process Inspection) | 偵測度(D) | 風險等級(RPN) | 建議措施(Recommended Actions) | 嚴重度(S) | 發生度(O) | 偵測度(D) | 風險等級(RPN) | 負責人/日期
1. 晶圓進料 | 晶片表面的particle數量合乎規格 | 被particle遮蔽區域形成未鍍膜 | 線路斷路 | 8 | 來料particle數值太高 | 4 | camtek、CS-10、OM | 1 | 32 | 請QC提供目前批次Shuttle Particle level | 8 | 4 | 1 | 32
| 晶片翹曲度過大(>2mm) | 設備傳送異常 | 發生破片 | 10 | 來料warpage大於2mm | 4 | Fogal | 1 | 40 | 請QC提供目前批次warp數值 | 10 | 4 | 1 | 40 |  | .
| Wafer背面無汙染 | 設備傳送異常 | 發生破片 | 10 | Wafer背面有光阻、膠材汙染 | 2 | 目視檢驗 | 6 | 120 | 前站完成後或本站進貨時進行檢驗 | 10 | 2 | 6 | 120
| 機台環境Particle監測 | Particle high | Yield loss | 8 | 廠務系統變異/HEPA失效 | 2 | Particle counter | 3 | 48 | 定期進行無塵室環境/Loadport環境量測 | 8 | 2 | 3 | 48
2. PVD製程 | 鍍膜厚度符合需求 | 厚度不符合需求 | 後續蝕刻製程失效、電路阻抗不符合設計值 | 7 | 1.電漿系統功率輸出失效 2.靶材壽命用盡 3.選擇錯誤的製程recipe | 3 | 1.設備軟體設定電漿功率誤差允許值 2.設備軟體設定警戒值 3.操作者目視確認 | 3 | 63 | 1. 請設備部門定期進行保養 2. 請設備部門定期檢查靶材用量 3. 請操作者確實確認 | 7 | 3 | 3 | 63
| 鍍膜電阻率符合需求 | 鍍膜電阻率不符合需求 | 電路阻抗不符合設計值 | 6 | 1. 晶片表面材質outgas 2. 塗佈製程未能完全固化 3. Degas功率未達設定值 4. 機台真空度不佳 | 3 | 1.設備軟體設定入料真空允許值 2.設備軟體設定入料真空允許值 3.設備軟體設定加熱功率誤差允許值 4.設備軟體設定各腔體IDLE真空允許值 | 3 | 54 | 1.新材料進行製程前需要先進行製程相容性評估 2.固化製程需定期執行製程驗證測機 3.請設備部門定期進行加熱器保養 4.請設備部門定期進行真空pump保養 | 6 | 3 | 3 | 54
| 鍍膜均勻性符合規格(U%<6%) | 鍍膜均勻性不符合規格 | 後續蝕刻製程失效、良率損失 | 6 | 1.晶圓翹曲度過大 2.靶材磁場系統故障 | 3 | 1.Fogal量測 2.設備軟體偵測故障訊號 | 3 | 54 | 1.請QC提供目前批次warp數值 2.請設備部門定期進行系統檢查 | 6 | 3 | 3 | 54
| 鍍膜附著性達到5B | 鍍膜附著性不佳/表面起泡 | 晶圓報廢 | 10 | 1. 晶片表面材質outgas 2. 塗佈製程未能完全固化 3. Degas功率未達設定值 4. 機台真空度不佳 5. ICP參數與表面材料未能匹配 6. ICP電漿功率未達設定值 | 4 | 1.設備軟體設定入料真空允許值 2.設備軟體設定入料真空允許值 3.設備軟體設定加熱功率誤差允許值 4.設備軟體設定各腔體IDLE真空允許值 5.針對新材料進行參數優化 6.設備軟體設定電漿功率誤差允許值 | 3 | 120 | 1.新材料進行製程前需要先進行製程相容性評估 2.固化製程需定期執行製程驗證測機 3.請設備部門定期進行加熱器保養 4.請設備部門定期進行真空pump保養 5.請QC提供新材料完整資料並進行完整測試 6.請設備部門定期進行電漿系統保養 | 10 | 4 | 3 | 120
| 製程後particle增加量符合規範 | Particle high | Yield loss | 8 | 1.機台擋板使用需進行清洗 2.電漿系統發生異常放電 3.來料汙染 | 4 | 1.設備軟體設定擋板lifetime上限 2.電源供應系統設定異常放電消除機制 3.camtek、CS-10、OM | 3 | 96 | 1.請設備部門依據lifetime更換機台擋板 2.請設備部門定期進行電漿系統保養 3.請QC提供目前批次Shuttle Particle level | 8 | 4 | 3 | 96
| 晶圓完整無損傷 | 晶圓損傷、缺角、破裂 | 晶圓報廢 | 10 | 1.玻璃晶圓與底座發生沾黏 2. 來料warpage大於2mm | 2 | 1.調整底座升降參數與dechuck除靜電參數降低沾黏發生率 2.Fogal量測 | 10 | 200 | 1.請原廠檢討底座設計並加上表面粗糙度設計 2.請QC提供目前批次warp數值 | 10 | 2 | 10 | 200